## Лист1
артикул | Краткое наименование | Номенклатура в ЕНС | Комментарий
759128Х009.000 | Болт (2)-12-44-Окс.Фос.ЭФП-ОСТ 1 31133-80, | Болт (2)-12-44-Фос.Окс.ЭФП-ОСТ 1 31133-80
759129Х022.000 | Болт (2)-12-96-Окс.Фос.ЭФП-ОСТ 1 31133-80, | Болт (2)-12-96-Фос.Окс.ЭФП-ОСТ 1 31133-80
7591291091.000 | Болт (2)-8-26-Кд-ОСТ 1 31133-80, | Болт (2)-8-26-Кд-ОСТ 1 31133-80
7591291094.000 | Болт (2)-8-32-Кд-ОСТ 1 31133-80, | Болт (2)-8-32-Кд-ОСТ 1 31133-80
7591291095.000 | Болт (2)-8-34-Кд-ОСТ 1 31133-80, | Болт (2)-8-34-Кд-ОСТ 1 31133-80
7592126307.000 | Винт (3)-6-46-Кд-ОСТ 1 31502-80,
7592134065.000 | Винт (4)-5-10-Хим.Пас-ОСТ 1 31503-80, | Винт (4)-5-10-Хим.Пас-ОСТ 1 31503-80
7592134067.000 | Винт (4)-5-12-Хим.Пас-ОСТ 1 31503-80, | Винт (4)-5-12-Хим.Пас-ОСТ 1 31503-80
7592134068.000 | Винт (4)-5-14-Хим.Пас-ОСТ 1 31503-80, | Винт (4)-5-14-Хим.Пас-ОСТ 1 31503-80
7594602323.000 | Шайба 0,5-4-8-Кд-ОСТ 1 34505-80,
7594612323.000 | Шайба 0,5-4-8-Кд-ОСТ 1 34507-80,
7594602323.001 | Болт 2M12x1,25-6gx100.58 ГОСТ 7795-70
7594612323.001 | Болт 4-14-Ан.Окс-ОСТ 1 31141-80
7594602323.002 | Болт 5-16-Ц-ОСТ 1 31140-80 | Болт 5-16-Ц-ОСТ 1 31140-80 | Болт 5-16-Ц-ОСТ 1 31140-80
7594612323.002 | Винт 4-10-Кд.фос.окс-ОСТ 1 31552-80 | Винт 4-10-Кд.фос.окс-ОСТ 1 31552-80 | Винт 4-10-Кд.фос.окс-ОСТ 1 31552-80 нет ошибок
7594602323.003 | Винт 3-6-Кд-ОСТ 1 31509-80 |  | Винт 3-6-Кд-ОСТ 1 31509-80 Винт 3-6-Н.Кд-ОСТ 1 31509-80 некорректное обозначение покрытия, для стали 14Х17Н2 применяется не «Кадмиевое с радужным хроматированием» (Кд), а «Кадмиевое с подслоем никеля, с последующей термической обработкой с радужным хроматированием» (Н.Кд).
7594612323.003 | Винт 3-12-Хим.Пас-ОСТ 1 31509-80 | Винт 3-12-Хим.Пас-ОСТ 1 31509-80 | Винт 3-12-Хим.Пас-ОСТ 1 31509-80 нет ошибок
7594602323.004 | Винт 4-10-Кд-ОСТ 1 31541-80 |  | Винт 4-10-Кд-ОСТ 1 31541-80 некорректное обозначение покрытия. ОСТ 1 31541-80 соответствует алюминиевому сплаву Д1П, для которого не предусмотрено «Кд», только Ан.Окс и Хим.Окс.
7594612323.004 | Винт 4-10-Бп-ОСТ 1 31541-80 | Винт 4-10-Бп-ОСТ 1 31541-80 | Винт 4-10-Бп-ОСТ 1 31541-80 нет ошибок
7594602323.005 | Винт 4-30-Кд-ОСТ 1 31503-80 |  | Винт 4-30-Кд-ОСТ 1 31503-80 Винт 4-30-Н.Кд-ОСТ 1 31503-80 некорректное обозначение покрытия, для стали 14Х17Н2 применяется не «Кадмиевое с радужным хроматированием» (Кд), а «Кадмиевое с подслоем никеля, с последующей термической обработкой с радужным хроматированием» (Н.Кд).
7594612323.005 | Винт 5-26-Бп-ОСТ 1 31503-80 | Винт 5-26-Бп-ОСТ 1 31503-80 | Винт 5-26-Бп-ОСТ 1 31503-80 нет ошибок
7594602323.006 | Винт 8-12-Кд-ОСТ 1 31509-80 |  | Винт 8-12-Кд-ОСТ 1 31509-80 Винт 8-12-Н.Кд-ОСТ 1 31509-80 некорректное обозначение покрытия, для стали 14Х17Н2 применяется не «Кадмиевое с радужным хроматированием» (Кд), а «Кадмиевое с подслоем никеля, с последующей термической обработкой с радужным хроматированием» (Н.Кд).
7594612323.006 | Винт 5-26-Хим.Пас-ОСТ 1 31503-80 | Винт 5-26-Хим.Пас-ОСТ 1 31503-80 | Винт 5-26-Хим.Пас-ОСТ 1 31503-80 нет ошибок